## Saint-Gobain Weber
Saint-Gobain Weber
Name | GTIN | HAN | Werkstoff | Breite (mm) | Länge (mm) | Stärke (mm) | Brandverhalten | Kaschierung | Wärmeleitfähigkeitsstufe | Wärmeleitfähigkeit (W/(m*K)) | Bilder
weber.therm HF 040 Fassade eco, Holzfaserdämmplatte |  |  | Holzfaser | 590 - 600 | 830 - 1.300 | 20 - 200 | B2 | unkaschiert | 040, 042 | 0,04 - 0,042
weber.therm HF 040 Fassade eco Massiv, stumpf,59x125cm, 120mm Holzfaserdämmplatte | 4011361189422 | 386322 | Holzfaser | 590 | 1.250 | 120 | B2 | unkaschiert | 040 | 0,04
weber.therm HF 040 Fassade eco Massiv, stumpf,59x125cm, 140mm Holzfaserdämmplatte | 4011361189439 | 386323 | Holzfaser | 590 | 1.250 | 140 | B2 | unkaschiert | 040 | 0,04
weber.therm HF 040 Fassade eco Massiv, stumpf,59x125cm, 160mm Holzfaserdämmplatte | 4011361189446 | 386324 | Holzfaser | 590 | 1.250 | 160 | B2 | unkaschiert | 040 | 0,04
weber.therm HF 040 Fassade eco Massiv, stumpf,59x125cm, 180mm Holzfaserdämmplatte | 4011361189453 | 386325 | Holzfaser | 590 | 1.250 | 180 | B2 | unkaschiert | 040 | 0,04
weber.therm HF 040 Fassade eco Massiv, stumpf,59x125cm, 200mm Holzfaserdämmplatte | 4011361189460 | 386326 | Holzfaser | 590 | 1.250 | 200 | B2 | unkaschiert | 040 | 0,04
weber.therm HF040 Unterdämmung stumpf, 120x62,5cm, 160mm | 4011361143486 | 392987
weber.therm HF 042 Fassade eco Holzrahmenb.,NF,60x130cm,100mm Holzfaserdämmplatte | 4011361159289 | 267963 | Holzfaser | 600 | 1.300 | 100 | B2 | unkaschiert | 042 | 0,042
weber.therm HF 042 Fassade eco Holzrahmenb.,NF,60x130cm,120mm Holzfaserdämmplatte | 4011361159296 | 267964 | Holzfaser | 600 | 1.300 | 120 | B2 | unkaschiert | 042 | 0,042
weber.therm HF 042 Fassade eco Holzrahmenb.,NF,60x130cm,140mm Holzfaserdämmplatte | 4011361159302 | 267965 | Holzfaser | 600 | 1.300 | 140 | B2 | unkaschiert | 042 | 0,042
weber.therm HF 042 Fassade eco Holzrahmenb.,NF,60x130cm,160mm Holzfaserdämmplatte | 4011361159319 | 267966 | Holzfaser | 600 | 1.300 | 160 | B2 | unkaschiert | 042 | 0,042
weber.therm HF 042 Fassade eco Holzrahmenb.,NF,60x130cm, 80mm Holzfaserdämmplatte | 4011361159265 | 267962 | Holzfaser | 600 | 1.300 | 80 | B2 | unkaschiert | 042 | 0,042
weber.therm HF 042 Fassade eco Leibung stumpf,59x125cm, 20mm Holzfaserdämmplatte | 4011361159364 | 267973 | Holzfaser | 590 | 1.250 | 20 | B2 | unkaschiert | 042 | 0,042
weber.therm HF 042 Fassade eco Massiv, stumpf, 60x83cm, 100mm Holzfaserdämmplatte | 4011361159326 | 267968 | Holzfaser | 600 | 830 | 100 | B2 | unkaschiert | 042 | 0,042
weber.therm HF 042 Fassade eco Massiv, stumpf, 60x83cm, 120mm Holzfaserdämmplatte | 4011361159333 | 267969 | Holzfaser | 600 | 830 | 120 | B2 | unkaschiert | 042 | 0,042
weber.therm HF 042 Fassade eco Massiv, stumpf, 60x83cm, 140mm Holzfaserdämmplatte | 4011361159340 | 267970 | Holzfaser | 600 | 830 | 140 | B2 | unkaschiert | 042 | 0,042
weber.therm HF 042 Fassade eco Massiv, stumpf, 60x83cm, 160mm Holzfaserdämmplatte | 4011361159357 | 267971 | Holzfaser | 600 | 830 | 160 | B2 | unkaschiert | 042 | 0,042
weber.therm HF 042 Fassade eco stumpf, 59x125cm, 40mm Holzfaserdämmplatte | 4011361159371 | 267974 | Holzfaser | 590 | 1.250 | 40 | B2 | unkaschiert | 042 | 0,042
weber.therm HF 042 Fassade eco stumpf, 59x125cm, 60mm Holzfaserdämmplatte | 4011361159388 | 267975 | Holzfaser | 590 | 1.250 | 60 | B2 | unkaschiert | 042 | 0,042
weber.therm HF 042 Fassade eco stumpf, 59x125cm, 80mm Holzfaserdämmplatte | 4011361188111 | 377386 | Holzfaser | 590 | 1.250 | 80 | B2 | unkaschiert | 042 | 0,042
weber.therm HF 046 Fassade eco Holzrahmenb.,NF,60x130cm, 40mm Holzfaserdämmplatte | 4011361159241 | 267957 | Holzfaser | 600 | 1.300 | 40 | B2 | unkaschiert
weber.therm HF 046 Fassade eco Holzrahmenb.,NF,60x130cm, 60mm Holzfaserdämmplatte | 4011361159258 | 267958 | Holzfaser | 600 | 1.300 | 60 | B2 | unkaschiert
Powered by heinze.de